## FLEXIÓN
GUADUA |  |  |  | GUADUA |  |  |  | GUADUA |  |  |  | GUADUA |  |  |  | GUADUA |  |  |  | GUADUA
Probeta | Deformacion 0,001″ | Carga lb | Carga máxima | Probeta | Deformacion 0,001″ | Carga lb | Carga máxima | Probeta | Deformacion 0,001″ | Carga lb | Carga máxima | Probeta | Deformacion 0,001″ | Carga lb | Carga máxima | Probeta | Deformacion 0,001″ | Carga lb | Carga máxima | Probeta | Deformacion 0,001″ | Carga lb | Carga máxima
G1.1 | 0 | 0 | 2260 lb | G1.2 | 0 | 0 | 2260 lb | G2.1 | 0 | 0 | 2400 lb | G2.2 | 0 | 0 | 1780 lb | G3.1 | 0 | 0 | 2980 lb | G3.2 | 0 | 0 | 1480 lb
| 20 | 220 |  |  | 10 | 40 |  |  | 10 | 40 |  |  | 10 | 20 |  |  | 10 | 40 |  |  | 10 | 40
| 40 | 380 |  |  | 20 | 80 |  |  | 20 | 60 |  |  | 20 | 40 |  |  | 20 | 80 |  |  | 20 | 100
| 60 | 620 |  |  | 30 | 220 |  |  | 30 | 80 |  |  | 30 | 80 |  |  | 30 | 120 |  |  | 30 | 140
| 80 | 860 |  |  | 40 | 380 |  |  | 40 | 120 |  |  | 40 | 100 |  |  | 40 | 160 |  |  | 40 | 160
| 100 | 1060 |  |  | 50 | 580 |  |  | 50 | 340 |  |  | 50 | 180 |  |  | 50 | 240 |  |  | 50 | 220
| 120 | 1260 |  |  | 60 | 720 |  |  | 60 | 380 |  |  | 60 | 280 |  |  | 60 | 340 |  |  | 60 | 300
| 140 | 1460 |  |  | 70 | 840 |  |  | 70 | 400 |  |  | 70 | 360 |  |  | 70 | 480 |  |  | 70 | 460
| 160 | 1540 |  |  | 80 | 980 |  |  | 80 | 420 |  |  | 80 | 500 |  |  | 80 | 560 |  |  | 80 | 540
| 180 | 1720 |  |  | 90 | 1160 |  |  | 90 | 560 |  |  | 90 | 560 |  |  | 90 | 660 |  |  | 90 | 600
| 200 | 1880 |  |  | 100 | 1300 |  |  | 100 | 640 |  |  | 100 | 640 |  |  | 100 | 740 |  |  | 100 | 680
[5 empty] | 110 | 1420 |  |  | 110 | 720 |  |  | 110 | 700 |  |  | 110 | 800 |  |  | 110 | 740
[5 empty] | 120 | 1520 |  |  | 120 | 800 |  |  | 120 | 760 |  |  | 120 | 860 |  |  | 120
[5 empty] | 130 | 1700 |  |  | 130 | 860 |  |  | 130 | 840 |  |  | 130 | 940 |  |  | 130
[5 empty] | 140 | 1880 |  |  | 140 | 940 |  |  | 140 | 880 |  |  | 140 | 1000 |  |  | 140
[5 empty] | 150 | 2000 |  |  | 150 | 1000 |  |  | 150 | 940 |  |  | 150 | 1180 |  |  | 150
[5 empty] | 160 | 2140 |  |  | 160 | 1060 |  |  | 160 | 980 |  |  | 160 | 1200 |  |  | 160
[5 empty] | 170 | 2280 |  |  | 170 | 1140 |  |  | 170 | 1020 |  |  | 170 | 1240 |  |  | 170
[5 empty] | 180 | 2400 |  |  | 180 | 1200 |  |  | 180 | 1080 |  |  | 180 | 1280 |  |  | 180
[5 empty] | 190 | 2520 |  |  | 190 | 1260 |  |  | 190 | 1140 |  |  | 190 | 1340 |  |  | 190 | 780
[5 empty] | 200 | 2580 |  |  | 200 | 1340 |  |  | 200 | 1180 |  |  | 200 | 1400 |  |  | 200 | 790
[5 empty] | 210 | 2660 |  |  | 210 | 1380 |  |  | 210 | 1200 |  |  | 210 | 1440 |  |  | 210 | 800
[5 empty] | 220 | 2740 |  |  | 220 | 1440 |  |  | 220 | 1240 |  |  | 220 | 1480 |  |  | 220 | 820
[5 empty] | 230 | 2800 |  |  | 230 | 1500 |  |  | 230 | 1280 |  |  | 230 | 1540 |  |  | 230 | 840
[5 empty] | 240 | 2820 |  |  | 240 | 1540 |  |  | 240 | 1300 |  |  | 240 | 1600 |  |  | 240 | 880
[5 empty] | 250 | 2880 |  |  | 250 | 1580 |  |  | 250 | 1340 |  |  | 250 | 1660 |  |  | 250 | 900
[5 empty] | 260 | 2960 |  |  | 260 | 1640 |  |  | 260 | 1380 |  |  | 260 | 1640
[5 empty] | 270 | 3000 |  |  | 270 | 1680 |  |  | 270 | 1400
MADERA |  |  |  | MADERA |  |  |  | MADERA
Probeta | Deformacion 0,001″ | Carga lb | Carga máxima | Probeta | Deformacion 0,001″ | Carga lb | Carga máxima | Probeta | Deformacion 0,001″ | Carga lb | Carga máxima
Nogal 1 | 20 | 10 | 580 lb | Nogal 2 | 20 | 0 | 600 lb | Nogal 3 | 20 | 10 | 460 lb
| 40 | 20 |  |  | 40 | 10 |  |  | 40 | 20
| 60 | 40 |  |  | 60 | 30 |  |  | 60 | 40
| 80 | 80 |  |  | 80 | 60 |  |  | 80 | 60
| 100 | 120 |  |  | 100 | 80 |  |  | 100 | 110
| 120 | 160 |  |  | 120 | 120 |  |  | 120 | 140
| 140 | 200 |  |  | 140 | 160 |  |  | 140 | 170
| 160 | 240 |  |  | 160 | 200 |  |  | 160 | 200
| 180 | 260 |  |  | 180 | 220 |  |  | 180 | 230
| 200 | 300 |  |  | 200 | 260 |  |  | 200 | 250
| 220 | 320 |  |  | 220 | 280 |  |  | 220 | 270
| 240 | 360 |  |  | 240 | 300 |  |  | 240 | 300
| 260 | 400 |  |  | 260 | 320 |  |  | 260 | 330
| 280 | 430 |  |  | 280 | 350 |  |  | 280 | 350
| 300 | 460 |  |  | 300 | 380 |  |  | 300 | 380
| 320 | 480 |  |  | 320 | 400 |  |  | 320 | 410
| 340 | 520 |  |  | 340 | 420 |  |  | 340 | 420
| 360 | 540 |  |  | 360 | 440 |  |  | 360 | 460
| 380 | 560 |  |  | 380 | 460 |  |  | 380 | 460
| 400 | 580 |  |  | 400 | 480
[5 empty] | 420 | 500
[5 empty] | 440 | 520
[5 empty] | 460 | 530
[5 empty] | 480 | 540
[5 empty] | 500 | 550
[5 empty] | 520 | 560
[5 empty] | 540 | 580
[5 empty] | 560 | 600
MADERA |  |  |  | MADERA |  |  |  | MADERA
Probeta | Deformacion 0,001″ | Carga lb | Carga máxima | Probeta | Deformacion 0,001″ | Carga lb | Carga máxima | Probeta | Deformacion 0,001″ | Carga lb | Carga máxima
Laurel 1 | 20 | 0 | 300 lb | Laurel 2 | 20 | 0 | 100 lb | Laurel 3 | 20 | 0 | 440 lb
| 40 | 0 |  |  | 40 | 0 |  |  | 40 | 0
| 60 | 30 |  |  | 60 | 0 |  |  | 60 | 10
| 80 | 50 |  |  | 80 | 10 |  |  | 80 | 20
| 100 | 60 |  |  | 100 | 20 |  |  | 100 | 40
| 120 | 50 |  |  | 120 | 30 |  |  | 120 | 60
| 140 | 80 |  |  | 140 | 40 |  |  | 140 | 70
| 160 | 100 |  |  | 160 | 50 |  |  | 160 | 80
| 180 | 110 |  |  | 180 | 60 |  |  | 180 | 110
| 200 | 130 |  |  | 200 | 70 |  |  | 200 | 120
| 220 | 150 |  |  | 220 | 80 |  |  | 220 | 150
| 240 | 170 |  |  | 240 | 90 |  |  | 240 | 170
| 260 | 190 |  |  | 260 | 100 |  |  | 260 | 200
| 280 | 210 | [6 empty] | 280 | 210
| 300 | 230 | [6 empty] | 300 | 220
| 320 | 250 | [6 empty] | 320 | 260
| 340 | 270 | [6 empty] | 340 | 280
| 360 | 290 | [6 empty] | 360 | 300
| 380 | 300 | [6 empty] | 380 | 320
[9 empty] | 400 | 340
[9 empty] | 420 | 350
[9 empty] | 440 | 370
[9 empty] | 460 | 380
[9 empty] | 480 | 390
[9 empty] | 500 | 400
[9 empty] | 520 | 410
[9 empty] | 540 | 420
[9 empty] | 560 | 430
[9 empty] | 580 | 440
MADERA |  |  |  | MADERA |  |  |  | MADERA
Probeta | Deformacion 0,001″ | Carga lb | Carga máxima | Probeta | Deformacion 0,001″ | Carga lb | Carga máxima | Probeta | Deformacion 0,001″ | Carga lb | Carga máxima
Cedro 1 | 20 | 0 | 380 lb | Cedro 2 | 20 | 0 | 240 lb | Cedro 3 | 20 | 0 | 390 lb
| 40 | 0 |  |  | 40 | 10 |  |  | 40 | 0
| 60 | 10 |  |  | 60 | 20 |  |  | 60 | 10
| 80 | 30 |  |  | 80 | 40 |  |  | 80 | 20
| 100 | 40 |  |  | 100 | 50 |  |  | 100 | 30
| 120 | 50 |  |  | 120 | 70 |  |  | 120 | 40
| 140 | 80 |  |  | 140 | 100 |  |  | 140 | 50
| 160 | 110 |  |  | 160 | 140 |  |  | 160 | 60
| 180 | 130 |  |  | 180 | 170 |  |  | 180 | 80
| 200 | 150 |  |  | 200 | 180 |  |  | 200 | 110
| 220 | 170 |  |  | 220 | 200 |  |  | 220 | 130
| 240 | 200 |  |  | 240 | 230 |  |  | 240 | 170
| 260 | 210 |  |  | 260 | 240 |  |  | 260 | 200
| 280 | 240 |  |  | 280 | 240 |  |  | 280 | 210
| 300 | 280 |  |  | 300 | 240 |  |  | 300 | 220
| 320 | 300 | [6 empty] | 320 | 230
| 340 | 320 | [6 empty] | 340 | 250
| 360 | 350 | [6 empty] | 360 | 280
| 380 | 360 | [6 empty] | 380 | 300
| 400 | 380 | [6 empty] | 400 | 310
[9 empty] | 420 | 340
[9 empty] | 440 | 360
[9 empty] | 460 | 370
[9 empty] | 480 | 380
[9 empty] | 500 | 390

## CIZALLAMIENTO
PROBETA | CAPACIDAD MAX lb
NOGAL 1 | 3020
NOGAL 2 | 4140
NOGAL 3 | 3000
LAUREL 1 | 5060
LAUREL 2 | 5760
LAUREL 3 | 2740
CEDRO 1 | 5280
CEDRO 2 | 3700
CEDRO 3 | 3460
CEDRO 4 | 2440